## steel
Country | Spec energy consumption [GJ/t] | Spec electricity consumption [GJ/t] | Spec heat consumption [GJ/t]
all | 2.6 | 1.361348 | 1.238652

## steel_prim
Country | Spec energy consumption [GJ/t] | Spec electricity consumption [GJ/t] | Spec heat consumption [GJ/t]
all | 14.8 | 1.269967 | 13.53003

## steel_sec
Country | Spec energy consumption [GJ/t] | Spec electricity consumption [GJ/t] | Spec heat consumption [GJ/t]
all | 2.6 | 1.361348 | 1.238652

## steel_direct
Country | Spec energy consumption [GJ/t] | Spec electricity consumption [GJ/t] | Spec heat consumption [GJ/t]
all | 7.5233592 | 1.116 | 0

## alu_prim
Country | Spec energy consumption [GJ/t] | Spec electricity consumption [GJ/t] | Spec heat consumption [GJ/t]
all | 54.5 | 49.35042 | 5.149576

## alu_sec
Country | Spec energy consumption [GJ/t] | Spec electricity consumption [GJ/t] | Spec heat consumption [GJ/t]
all | 6.4 | 2.15 | 4.25

## copper_prim
Country | Spec energy consumption [GJ/t] | Spec electricity consumption [GJ/t] | Spec heat consumption [GJ/t]
all | 8.4 | 2.791043 | 5.608957

## copper_sec
Country | Spec energy consumption [GJ/t] | Spec electricity consumption [GJ/t] | Spec heat consumption [GJ/t]
all | 8.29229 | 3.233903 | 5.058387

## cement
Country | Spec energy consumption [GJ/t] | Spec electricity consumption [GJ/t] | Spec heat consumption [GJ/t]
all | 2.9 | 0.35902 | 2.5404

## glass
Country | Spec energy consumption [GJ/t] | Spec electricity consumption [GJ/t] | Spec heat consumption [GJ/t]
all | #REF! | #REF! | #REF!

## paper
Country | Spec energy consumption [GJ/t] | Spec electricity consumption [GJ/t] | Spec heat consumption [GJ/t]
all | 8.7 | 2.486902 | 6.213098

## chlorine
Country | Spec energy consumption [GJ/t] | Spec electricity consumption [GJ/t] | Spec heat consumption [GJ/t]
all | 9.5 | 8.9 | 0.6

## ammonia
Country | Spec energy consumption [GJ/t] | Spec electricity consumption [GJ/t] | Spec heat consumption [GJ/t]
all | 27.547864 | 6.19 | 0

## ammonia_classic
Country | Spec energy consumption [GJ/t] | Spec electricity consumption [GJ/t] | Spec heat consumption [GJ/t]
all | 7.34 | 0.74 | 6.6

## methanol
Country | Spec energy consumption [GJ/t] | Spec electricity consumption [GJ/t] | Spec heat consumption [GJ/t] | Spec hydrogen consumption [GJ/t]
all | 22.677732 | 0 | 0 | 22.677732

## methanol_classic
Country | Spec energy consumption [GJ/t] | Spec electricity consumption [GJ/t] | Spec heat consumption [GJ/t]
all | 12.5 | 0.6 | 11.9

## ethylene
Country | Spec energy consumption [GJ/t] | Spec electricity consumption [GJ/t] | Spec heat consumption [GJ/t]
all | 77.86154444 | 17.312 | 0 | 60.54954444

## ethylene_classic
Country | Spec energy consumption [GJ/t] | Spec electricity consumption [GJ/t] | Spec heat consumption [GJ/t]
all | 12 | 0 | 12

## propylene
Country | Spec energy consumption [GJ/t] | Spec electricity consumption [GJ/t] | Spec heat consumption [GJ/t]
all | 77.86154444 | 17.312 | 0 | 60.54954444

## propylene_classic
Country | Spec energy consumption [GJ/t] | Spec electricity consumption [GJ/t] | Spec heat consumption [GJ/t]
all | 12 | 0 | 12

## olefins
Country | Spec energy consumption [GJ/t] | Spec electricity consumption [GJ/t] | Spec heat consumption [GJ/t] | Spec hydrogen consumption [GJ/t]
all | 77.86154444 | 17.312 | 0 | 60.54954444

## olefins_classic
Country | Spec energy consumption [GJ/t] | Spec electricity consumption [GJ/t] | Spec heat consumption [GJ/t]
all | 12 | 1 | 11

## aromatics
Country | Spec energy consumption [GJ/t] | Spec electricity consumption [GJ/t] | Spec heat consumption [GJ/t] | Spec hydrogen consumption [GJ/t]
all | 125.7342476 | 28.22 | 0 | 97.5142476

## aromatics_classic
Country | Spec energy consumption [GJ/t] | Spec electricity consumption [GJ/t] | Spec heat consumption [GJ/t]
all | 7 | 0.34 | 6.66

## Info
|  | Description | Value | Web | Publisher | Title | Page | Year | Accessed | Author
steel
Source: | [1] | BAT value inclusive casting and rolling | 2,6 GJ/t | https://d-nb.info/1049260554/34 | Institut für Energiewirtschaft und Rationelle Energieanwendung, Stuttgart | Energieeffizienz in der Industrie: Modellgestützte Analyse des effizienten Energieeinsatzes in der EU-27 mit Fokus auf den Industriesektor |  | 2014 | 02.11.2023 | Kuder, Ralf
| [2] | electric arc furnace "usully" in DE, spec fuel and electricity consumption | fuel 191+50 kWh / t = 0.86 GJ/t + 1.26 GJ/t = 2.12 GJ/t elec 0,530 MWh/t. = 1.91GJ/t + 0.42 GJ/t = 2.33 GJ/t | https://www.bmwi.de/Redaktion/DE/Downloads/E/energiewende-in-der-industrie-ap2a-branchensteckbrief-stahl.pdf?__blob=publicationFile&v=4 | Navigant Energy Germany GmbH, Institut für Energiewirtschaft und Rationelle Energieanwendung, Forschungsgesellschaft für Energiewirtschaft, BBG und Partner | Energiewende in der Industrie: Branchensteckbrief der Eisen- und Stahlindustrie | p. 7,12 | 2020 | 02.11.2023
Assumption: | A1 | Since primary and seconday steel are together observed, the specific consumption of the secondary is considered
Calculation: | C1 | see steel_sec | BAT electricity
| C2 | see steel_sec | BAT fuel
steel_prim
Source: | [1] | BAT value inclusive casting and rolling | 14,8 GJ/t | https://d-nb.info/1049260554/34 | Institut für Energiewirtschaft und Rationelle Energieanwendung, Stuttgart | Energieeffizienz in der Industrie: Modellgestützte Analyse des effizienten Energieeinsatzes in der EU-27 mit Fokus auf den Industriesektor |  | 2014 | 02.11.2023 | Kuder, Ralf
| [2] | electric arc furnace "usully" in DE, spec fuel and electricity consumption | fuel 18,13 + 1.26 GJ/t (0,35 MWh/t) Gas for warm rolling = 19.39 GJ/t elec 0,39 MWh (=1,4 GJ/t) + 0.42 GJ/t (0,117 MWh/t) for warm rolling = 1.82 GJ/t | https://www.bmwi.de/Redaktion/DE/Downloads/E/energiewende-in-der-industrie-ap2a-branchensteckbrief-stahl.pdf?__blob=publicationFile&v=4 | Navigant Energy Germany GmbH, Institut für Energiewirtschaft und Rationelle Energieanwendung, Forschungsgesellschaft für Energiewirtschaft, BBG und Partner | Energiewende in der Industrie: Branchensteckbrief der Eisen- und Stahlindustrie | p. 7,12 | 2020 | 02.11.2023
Calculation: | C1 | 14.8 GJ *1.82/(1.82+19.39) = 1.27 | BAT electricity
| C2 | 14.8 GJ *19.39/(1.82+19.39) = 13.53 | BAT fuel
steel_sec
Source: | [1] | BAT value inclusive casting and rolling | 2.6 GJ/t | https://d-nb.info/1049260554/34 | Institut für Energiewirtschaft und Rationelle Energieanwendung, Stuttgart | Energieeffizienz in der Industrie: Modellgestützte Analyse des effizienten Energieeinsatzes in der EU-27 mit Fokus auf den Industriesektor |  | 2014 | 02.11.2023 | Kuder, Ralf
| [2] | electric arc furnace "usully" in DE, spec fuel and electricity consumption | fuel 191+50 kWh / t = 0.86 GJ/t + 1.26 GJ/t = 2.12 GJ/t elec 0,530 MWh/t. = 1.91GJ/t + 0.42 GJ/t = 2.33 GJ/t | https://www.bmwi.de/Redaktion/DE/Downloads/E/energiewende-in-der-industrie-ap2a-branchensteckbrief-stahl.pdf?__blob=publicationFile&v=4 | Navigant Energy Germany GmbH, Institut für Energiewirtschaft und Rationelle Energieanwendung, Forschungsgesellschaft für Energiewirtschaft, BBG und Partner | Energiewende in der Industrie: Branchensteckbrief der Eisen- und Stahlindustrie | p. 7,12 | 2020 | 02.11.2023
Calculation: | C1 | 2.6 GJ *2.33/(2.33+2.12)= 1.36 GJ/t | BAT electricity
| C2 | 2,6GJ/t * 2.12/(2.33+2.12)= 1.24 GJ/t | BAT fuel
steel_dir
Source: | [1] | Direct reduction steel | 0,23 MWh/t elec for preheating = 0.828 GJ/t 0,08 MWh/t elec for mechanical work = 0.288 GJ/t | https://germany.arcelormittal.com/icc/arcelor/med/b8e/b8e0c15a-102c-d51d-b2a9-147d7b2f25d3,11111111-1111-1111-1111-111111111111.pdf | Stahl und Eisen, Vol. 137, Nr. 6 | Bewertung der Herstellung von Eisenschwamm unter Verwendung von Wasserstoff.pdf |  | 2017 | 02.11.2023 | Hölling, Marc; Weng, Matthias; Gellert, Sebastian
alu_prim
Source: | [1] | Total energy demand as energy efficincy potential total BAT value for processing | 50.6 GJ/t + 3.9 GJ/t | https://d-nb.info/1049260554/34 | Institut für Energiewirtschaft und Rationelle Energieanwendung, Stuttgart | Energieeffizienz in der Industrie: Modellgestützte Analyse des effizienten Energieeinsatzes in der EU-27 mit Fokus auf den Industriesektor |  | 2014 | 02.11.2023 | Kuder, Ralf
Assumption: | A1 | Distribution of electricity and heat demand according to the specific "usual" demand | see Specific_Consumption.xlsx
alu_sec
Assumption: | A1 | Electricity and heat demand same as for the "usual" demand | see Specific_Consumption.xlsx
Further Info: | F1 | Total energy demand as energy efficincy potential total BAT value for processing | 2.5 GJ/t + 3.9 GJ/t | https://d-nb.info/1049260554/34 | Institut für Energiewirtschaft und Rationelle Energieanwendung, Stuttgart | Energieeffizienz in der Industrie: Modellgestützte Analyse des effizienten Energieeinsatzes in der EU-27 mit Fokus auf den Industriesektor |  | 2014 | 02.11.2023 | Kuder, Ralf
copper_prim
Source: | [1] | Total BAT Value for copper_prim production total BAT value for processing | 4.5 GJ/t + 3.9 GJ/t | https://d-nb.info/1049260554/34 | Institut für Energiewirtschaft und Rationelle Energieanwendung, Stuttgart | Energieeffizienz in der Industrie: Modellgestützte Analyse des effizienten Energieeinsatzes in der EU-27 mit Fokus auf den Industriesektor |  | 2014 | 02.11.2023 | Kuder, Ralf
Assumptions: | A1 | Distribution of electricity and heat same as for "usual" consumption
Calculations: | C1 | =2.77/10.69*4.5 (for flotation till processing)+5.4/12.96*3.9(for processing)
| C2 | =7.92/10.69*4.5+7.56/12.96*3.9
copper_sec
Source: | [1] | Total BAT Value for copper_sec production total BAT value for processing | 4.4 GJ/t + 3.9 GJ/t | https://d-nb.info/1049260554/34 | Institut für Energiewirtschaft und Rationelle Energieanwendung, Stuttgart | Energieeffizienz in der Industrie: Modellgestützte Analyse des effizienten Energieeinsatzes in der EU-27 mit Fokus auf den Industriesektor |  | 2014 | 02.11.2023 | Kuder, Ralf
Assumptions: | A1 | Distribution of electricity and heat same as for "usual" consumption
chlorine
Source: | [1] | Der spezifische Energieverbrauch des Membranverfahrens ist mit 9,2-9,8GJ/t am geringsten. Davon entfallen 0,6GJ/t auf den Dampfbedarf zur Eindampfung und auf Konzentration der Lauge. |  | https://d-nb.info/1049260554/34 | Institut für Energiewirtschaft und Rationelle Energieanwendung, Stuttgart | Energieeffizienz in der Industrie: Modellgestützte Analyse des effizienten Energieeinsatzes in der EU-27 mit Fokus auf den Industriesektor |  | 2014 | 02.11.2023 | Kuder, Ralf
Assumptions: | A1 | Diaphragma process is the least energy intensive - values for average value for this process are taken
cement
Source: | [1] | BAT specific energy consumption | 2.9 GJ/t | https://d-nb.info/1049260554/34 | Institut für Energiewirtschaft und Rationelle Energieanwendung, Stuttgart | Energieeffizienz in der Industrie: Modellgestützte Analyse des effizienten Energieeinsatzes in der EU-27 mit Fokus auf den Industriesektor | p. 79 (121) | 2014 | 02.11.2023 | Kuder, Ralf
Assumptions: | A1 | German distribution of electricity and heat applied, based on | elec: 0.402/(0.402+2.848) = 12.38% heat: 2.848/(0.402+2.848) = 87.62% | https://www.bmwk.de/Redaktion/DE/Downloads/E/energiewende-in-der-industrie-ap2a-branchensteckbrief-zement.pdf?__blob=publicationFile&v=4
glass
Source: | [1] | BAT for container glass BAT for flat glass | 4.7 GJ/t 7.0 GJ/t | https://d-nb.info/1049260554/34 | Institut für Energiewirtschaft und Rationelle Energieanwendung, Stuttgart | Energieeffizienz in der Industrie: Modellgestützte Analyse des effizienten Energieeinsatzes in der EU-27 mit Fokus auf den Industriesektor | p. 79 (121) | 2014 | 02.11.2023 | Kuder, Ralf
Assumptions: | A1 | Since both glass types are common, an average value is taken
paper
Source: | [1] | Newspaper-print paper Hygiene paper Raw material preparation: - old paper - thermo-mechanical pulping - celulose decomposition | 7.2 GJ/t 10.5 GJ/t 1.5 GJ/t 6.6 GJ/t 11.1 GJ/t | https://d-nb.info/1049260554/34 | Institut für Energiewirtschaft und Rationelle Energieanwendung, Stuttgart | Energieeffizienz in der Industrie: Modellgestützte Analyse des effizienten Energieeinsatzes in der EU-27 mit Fokus auf den Industriesektor | p. 85 (127) | 2014 | 02.11.2023 | Kuder, Ralf
| [2] | Distribution of electricity and heat consumption for Germany | Table 1, see C1 and C2 | https://www.bmwk.de/Redaktion/DE/Downloads/E/energiewende-in-der-industrie-ap2a-branchensteckbrief-papier.pdf?__blob=publicationFile&v=4
Assumption: | A1 | Lowest levels taken: newspaper print + old paper preparation | 7.2+1.5
| A2 | Distribution of electricity and heat consumption of all countries as for Germany in [2]
Calculations: | C1 | elec: 18,8*3600/22,6/1000=2,9947 GJ/t | => BAT elec: (7.2+1.5)*2.99/(2.99+7.47)
| C2 | fuel: (65,7-18,8)*3600/22,6/1000 = 7,4708 GJ/t | => BAT heat: (7.2+1.5)*7.47/(2.99+7.47)
ethylene-, propylene-, olefins_classic
Source: | [1] |  | total 12 GJ/t | https://www.bmwk.de/Redaktion/DE/Downloads/E/energiewende-in-der-industrie-ap2a-branchensteckbrief-chemie.pdf?__blob=publicationFile&v=4 | Navigant Energy Germany GmbH, Institut für Energiewirtschaft und Rationelle Energieanwendung, Forschungsgesellschaft für Energiewirtschaft, BBG und Partner | Energiewende in der Industrie: Branchensteckbrief der Grundstoffchemie | p. 7 | 2020 | 02.11.2023 | Achtelik, Christian; Schimmel, Matthias; Rhiemeier, Jan-Martin
| [2] |  | elec:1 GJ/t | Worrell, E., Price, L., Neelis, M., Galitsky, C. & Zhou, N. World Best Practice Energy Intensity Values for SelectedIndustrial Sectors, 2007.
| [3] |  | elec:1 GJ/t | Ren, T., Patel, M. & Blok, K. Olefins from conventional and heavy feedstocks: Energy use in steam cracking and alternative processes. Energy 31, 425–451; 10.1016/j.energy.2005.04.001 (2006).
aromatics_classic
Source: | [1] |  | total 7 GJ/t | https://dechema.de/dechema_media/Downloads/Positionspapiere/Technology_study_Low_carbon_energy_and_feedstock_for_the_European_chemical_industry.pdf | The European Chemical Industry Council | Low carbon energy and feedstock for the European chemical industry | Table 11 | 2017 | 02.11.2023 | Bazzanella, Alexis Michael, Ausfelder, Florian
chlorine, ammonia, ammonia_classic, methanol, methanol_classic, ethylene, propylene, aromatics, olefins
Assumption: | A1 | Same values as for specific energy consumption | See Specific_Consumption.xlsx